## Sheet1
附件1
文创产品展示柜规格参数
序号 | 名称 | 参考图片 | 规格（单位：mm） | 数量 | 单位 | 备注 | 橡胶木实木
1 | 展柜1 |  | 长：（2400+1600）*宽：300*高：2400 | 9.6 | ㎡ | 1、见光面的主材选用橡胶木种类，等级为优等。木材色泽均匀，纹理清晰，质地细密，应符合GB/T3324的要求。严禁使用替代品或有虫孔、节疤、色斑、裂纹的木料2、基材：采用E1级实木多层板，经防潮、防虫、防腐处理，含水率≤5.7%，吸水厚度膨胀率Qu：4.0%，甲醛释放量E1≤2.5mg/100g；2、贴面：采用0.3mm天然白蜡木皮贴面，含水率≤9.0%，甲醛释放量E1≤0.1mg/L；3、环保晨阳水漆饰面；经三底两面处理，流平性、附着力、光泽柔和持久耐磨。 4、配件：采用优质五金配件。 | 730
| 展柜1玻璃门 |  | 长：（2400+1600）*厚：2*高：1550 | 6.2 | ㎡ | 采用AI-Mg-Si合金高温三角筒挤压成型后快速冷却及人工进效，边框再经阳极氧化。密度2.7（g/cm3),抗拉强度≥157（N/MM2），屈服强度≥（108N/MM2）伸长率≥8% 。5MM钢化超白玻。
2 | 展柜2 |  | 长：1200*宽：300*高：2900（共3组） | 10.44 | ㎡ | 1、见光面的主材选用橡胶木种类，等级为优等。木材色泽均匀，纹理清晰，质地细密，应符合GB/T3324的要求。严禁使用替代品或有虫孔、节疤、色斑、裂纹的木料2、基材：采用E1级实木多层板，经防潮、防虫、防腐处理，含水率≤5.7%，吸水厚度膨胀率Qu：4.0%，甲醛释放量E1≤2.5mg/100g；2、贴面：采用0.3mm天然白蜡木皮贴面，含水率≤9.0%，甲醛释放量E1≤0.1mg/L；3、环保晨阳水漆饰面；经三底两面处理，流平性、附着力、光泽柔和持久耐磨。 4、配件：采用优质五金配件。 | 820
| 展柜2玻璃门 |  | 长：1200*厚：20*高：2050（共6扇） | 14.76 | ㎡ | 采用AI-Mg-Si合金高温三角筒挤压成型后快速冷却及人工进效，边框再经阳极氧化。密度2.7（g/cm3),抗拉强度≥157（N/MM2），屈服强度≥（108N/MM2）伸长率≥8% 。5MM钢化超白玻。
合计
说明：所有报价均用人民币表示，该费用为固定单价包干费用，包括但不限于材料费、安装费、调试费、运输费、装卸费、交通费、差旅费、税费、利润等为完成本项目采购的所有费用。